## Лист1
Унифицированные составы тяжелых цементных бетонов
Составы бетона общестроительного назначения
Тонкостенные густоармированные изделия и конструкции, малые архитектурные формы
Класс бетона |  | Удобо уклад ывае мость бетонной смеси | Марка |  |  | Ц/В |  |  |  | Расход компонентов в кг на приготовление 1м3 бетона | [7 empty] | Пластифицирующая добавка
|  |  | цемента | [6 empty] | Цемент |  | Вода |  | Щебень |  | Песок |  | Класс эффективности |  | Расход, % от массы цемента
B 7,5 |  | Ж2 |  |  | 300 |  |  | 1.16 |  | 200 |  | 160 |  | 1270 |  | 792 |  | 2 |  | 0.2
|  | П1 |  |  | 300 |  |  | 1.17 |  | 207 |  | 177 |  | 1189 |  | 818 |  | 2 |  | 0.2
|  | ПЗ |  |  | 300 |  |  | 1.18 |  | 240 |  | 203 |  | 1094 |  | 813 |  | 2 |  | 0.22
B 15 |  | Ж2 |  |  | 300 |  |  | 1.83 |  | 295 |  | 161 |  | 1270 |  | 708 |  | 2 |  | 0.2
|  | П1 |  |  | 300 |  |  | 1.84 |  | 330 |  | 179 |  | 1189 |  | 707 |  | 2 |  | 0.22
|  | ПЗ |  |  | 300 |  |  | 1.86 |  | 381 |  | 205 |  | 1092 |  | 687 |  | 2 |  | 0.25
|  | Ж2 |  |  | 400 |  |  | 1.54 |  | 246 |  | 160 |  | 1270 |  | 753 |  | 2 |  | 0.2
|  | П1 |  |  | 400 |  |  | 1.55 |  | 274 |  | 177 |  | 1189 |  | 760 |  | 2 |  | 0.22
|  | ПЗ |  |  | 400 |  |  | 1.56 |  | 317 |  | 203 |  | 1094 |  | 747 |  | 2 |  | 0.25
B 20 |  | Ж2 |  |  | 300 |  |  | 2.27 |  | 372 |  | 164 |  | 1265 |  | 639 |  | 2 |  | 0.22
|  | П1 |  |  | 300 |  |  | 2.28 |  | 410 |  | 180 |  | 1187 |  | 639 |  | 2 |  | 0.25
|  | ПЗ |  |  | 300 |  |  | 2.3 |  | 476 |  | 207 |  | 1090 |  | 603 |  | 2 |  | 0.27
|  | Ж2 |  |  | 400 |  |  | 1.89 |  | 304 |  | 161 |  | 1270 |  | 700 |  | 2 |  | 0.2
|  | П1 |  |  | 400 |  |  | 1.9 |  | 340 |  | 179 |  | 1188 |  | 700 |  | 2 |  | 0.22
|  | ПЗ |  |  | 400 |  |  | 1.92 |  | 394 |  | 205 |  | 1092 |  | 679 |  | 2 |  | 0.25
B 25 |  | Ж2 |  |  | 400 |  |  | 2.24 |  | 367 |  | 164 |  | 1265 |  | 646 |  | 2 |  | 0.22
|  | П1 |  |  | 400 |  |  | 2.25 |  | 405 |  | 180 |  | 1187 |  | 643 |  | 2 |  | 0.25
|  | ПЗ |  |  | 400 |  |  | 2.27 |  | 470 |  | 207 |  | 1090 |  | 606 |  | 2 |  | 0.28
|  | Ж2 |  |  | 500 |  |  | 1.99 |  | 322 |  | 162 |  | 1267 |  | 685 |  | 2 |  | 0.22
|  | П1 |  |  | 500 |  |  | 2 |  | 360 |  | 180 |  | 1187 |  | 681 |  | 2 |  | 0.25
|  | ПЗ |  |  | 500 |  |  | 2.02 |  | 416 |  | 206 |  | 1092 |  | 654 |  | 2 |  | 0.28
В ЗО |  | Ж2 |  |  | 400 |  |  | 2.59 |  | 435 |  | 168 |  | 1255 |  | 583 |  | 2 |  | 0.28
|  | П1 |  |  | 400 |  |  | 2.6 |  | 481 |  | 185 |  | 1183 |  | 570 |  | 2 |  | 0.28
|  | ПЗ |  |  | 400 |  |  | 2.63 |  | 494 |  | 188 |  | 1100 |  | 630 |  | 1 |  | 0.6
|  | Ж2 |  |  | 500 |  |  | 2.29 |  | 376 |  | 164 |  | 1259 |  | 639 |  | 2 |  | 0.25
|  | П1 |  |  | 500 |  |  | 2.3 |  | 414 |  | 180 |  | 1180 |  | 643 |  | 2 |  | 0.25
|  | ПЗ |  |  | 500 |  |  | 2.33 |  | 436 |  | 187 |  | 1100 |  | 709 |  | 1 |  | 0.55
В 35 |  | Ж2 |  |  | 400 |  |  | 2.94 |  | 509 |  | 175 |  | 1250 |  | 538 |  | 2 |  | 0.31
|  | П1 |  |  | 400 |  |  | 2.96 |  | 524 |  | 177 |  | 1189 |  | 549 |  | 1 |  | 0.65
|  | ПЗ |  |  | 400 |  |  | 2.99 |  | 562 |  | 188 |  | 1100 |  | 572 |  | 1 |  | 0.75
|  | Ж2 |  |  | 500 |  |  | 2.59 |  | 435 |  | 168 |  | 1254 |  | 583 |  | 2 |  | 0.27
|  | П1 |  |  | 500 |  |  | 2.6 |  | 455 |  | 175 |  | 1192 |  | 611 |  | 1 |  | 0.6
|  | ПЗ |  |  | 500 |  |  | 2.63 |  | 492 |  | 197 |  | 1100 |  | 634 |  | 1 |  | 0.65
В 40 |  | Ж2 |  |  | 400 |  |  | 3.29 |  | 533 |  | 162 |  | 1270 |  | 501 |  | 1 |  | 0.7
|  | П1 |  |  | 400 |  |  | 3.31 |  | 596 |  | 180 |  | 1180 |  | 487 |  | 1 |  | 0.75
|  | Ж2 |  |  | 500 |  |  | 2.89 |  | 462 |  | 160 |  | 1270 |  | 568 |  | 1 |  | 0.65
|  | П1 |  |  | 500 |  |  | 2.91 |  | 515 |  | 177 |  | 1189 |  | 556 |  | 1 |  | 0.7
|  | ПЗ |  |  | 500 |  |  | 2.94 |  | 553 |  | 188 |  | 1100 |  | 579 |  | 1 |  | 0.75
В 45 |  | Ж2 |  |  | 500 |  |  | 3.19 |  | 514 |  | 161 |  | 1270 |  | 520 |  | 1 |  | 0.7
|  | П1 |  |  | 500 |  |  | 3.21 |  | 571 |  | 178 |  | 1189 |  | 503 |  | 1 |  | 0.75
|  | ПЗ |  |  | 500 |  |  | 3.24 |  | 593 |  | 183 |  | 1106 |  | 553 |  | 1 |  | 0.85
|  | Ж2 |  |  | 600 |  |  | 2.86 |  | 458 |  | 160 |  | 1270 |  | 571 |  | 1 |  | 0.65
|  | П1 |  |  | 600 |  |  | 2.88 |  | 510 |  | 177 |  | 1189 |  | 561 |  | 1 |  | 0.7
|  | ПЗ |  |  | 600 |  |  | 2.91 |  | 547 |  | 188 |  | 1100 |  | 585 |  | 1 |  | 0.75
B 50 | Ж2 |  |  | 600 |  |  | 3.12 |  | 161 |  | 502 |  | 1270 |  | 531 |  | 1 |  | 0.7
| П1 |  |  | 600 |  |  | 3.14 |  | 178 |  | 559 |  | 1189 |  | 516 |  | 1 |  | 0.75
| ПЗ |  |  | 600 |  |  | 3.17 |  | 183 |  | 580 |  | 1106 |  | 567 |  | 1 |  | 0.85
Составы бетона общестроительного назначения
Обыкновенные мало- и среднеармированные изделия и конструкции
Класс |  | Удобоукладываемость бетонной смеси | Марка |  | Ц/В |  |  | Расход компонентов в кг на приготовление 1м3 бетона | [7 empty] | Пластифицирующая добавка
|  |  | цемента |  |  |  |  | Цемент |  | Вода |  | Щебень |  | Песок |  | Класс эффективности |  | Расход, % отмассы цемента
B 7,5 | Ж2 |  |  | 300 |  | 1.14 | 200 |  | 158 |  | 1332 |  | 737 |  | 2 |  | 0.2
| П1 |  |  | 300 |  | 1.15 | 200 |  | 174 |  | 1250 |  | 774 |  | 2 |  | 0.2
| ПЗ |  |  | 300 |  | 1.16 | 231 |  | 199 |  | 1156 |  | 774 |  | 2 |  | 0.22
B 15 | Ж2 |  |  | 300 |  | 1.77 | 279 |  | 158 |  | 1322 |  | 669 |  | 2 |  | 0.2
| П1 |  |  | 300 |  | 1.78 | 312 |  | 175 |  | 1250 |  | 675 |  | 2 |  | 0.22
| ПЗ |  |  | 300 |  | 1.79 | 360 |  | 201 |  | 1153 |  | 658 |  | 2 |  | 0.25
| Ж2 |  |  | 400 |  | 1.49 | 235 |  | 158 |  | 1332 |  | 706 |  | 2 |  | 0.2
| П1 |  |  | 400 |  | 1.5 | 261 |  | 174 |  | 1250 |  | 721 |  | 2 |  | 0.22
| ПЗ |  |  | 400 |  | 1.51 | 300 |  | 199 |  | 1156 |  | 714 |  | 2 |  | 0.25
В 20 | Ж2 |  |  | 300 |  | 2.19 | 350 |  | 160 |  | 1328 |  | 603 |  | 2 |  | 0.22
| П1 |  |  | 300 |  | 2.2 | 387 |  | 176 |  | 1245 |  | 613 |  | 2 |  | 0.25
| ПЗ |  |  | 300 |  | 2.22 | 451 |  | 203 |  | 1150 |  | 574 |  | 2 |  | 0.28
| Ж2 |  |  | 400 |  | 1.83 | 289 |  | 158 |  | 1332 |  | 660 |  | 2 |  | 0.2
| П1 |  |  | 400 |  | 1.84 | 322 |  | 175 |  | 1250 |  | 666 |  | 2 |  | 0.22
| ПЗ |  |  | 400 |  | 1.86 | 374 |  | 201 |  | 1153 |  | 646 |  | 2 |  | 0.25
B 25 | Ж2 |  |  | 400 |  | 2.16 | 346 |  | 160 |  | 1328 |  | 612 |  | 2 |  | 0.22
| П1 |  |  | 400 |  | 2.17 | 382 |  | 176 |  | 1245 |  | 618 |  | 2 |  | 0.25
| ПЗ |  |  | 400 |  | 2.19 | 445 |  | 203 |  | 1150 |  | 585 |  | 2 |  | 0.28
| Ж2 |  |  | 500 |  | 1.93 | 305 |  | 158 |  | 1332 |  | 647 |  | 2 |  | 0.22
| П1 |  |  | 500 |  | 1.94 | 340 |  | 175 |  | 1250 |  | 651 |  | 2 |  | 0.25
| ПЗ |  |  | 500 |  | 1.96 | 394 |  | 201 |  | 1153 |  | 631 |  | 2 |  | 0.28
B 30 | Ж2 |  |  | 400 |  | 2.5 | 408 |  | 163 |  | 1321 |  | 556 |  | 2 |  | 0.27
| П1 |  |  | 400 |  | 2.51 | 452 |  | 180 |  | 1238 |  | 555 |  | 2 |  | 0.27
| ПЗ |  |  | 400 |  | 2.53 | 466 |  | 184 |  | 1164 |  | 604 |  | 1 |  | 0.6
В ЗО | Ж2 |  |  | 500 |  | 2.22 | 357 |  | 161 |  | 1327 |  | 600 |  | 2 |  | 0.25
| П1 |  |  | 500 |  | 2.23 | 390 |  | 175 |  | 1250 |  | 608 |  | 2 |  | 0.25
| ПЗ |  |  | 500 |  | 2.25 | 414 |  | 184 |  | 1164 |  | 646 |  | 1 |  | 0.55
В 35 | Ж2 |  |  | 400 |  | 2.83 | 473 |  | 167 |  | 1315 |  | 495 |  | 2 |  | 0.31
| П1 |  |  | 400 |  | 2.84 | 491 |  | 173 |  | 1252 |  | 524 |  | 1 |  | 0.6
| ПЗ |  |  | 400 |  | 2.87 | 531 |  | 185 |  | 1164 |  | 542 |  | 1 |  | 0.7
| Ж2 |  |  | 500 |  | 2.51 | 412 |  | 164 |  | 1322 |  | 552 |  | 2 |  | 0.27
| П1 |  |  | 500 |  | 2.52 | 431 |  | 171 |  | 1253 |  | 581 |  | 1 |  | 0.55
| ПЗ |  |  | 500 |  | 2.55 | 469 |  | 184 |  | 1164 |  | 601 |  | 1 |  | 0.6
В 40 | Ж2 |  |  | 400 |  | 3.17 | 507 |  | 160 |  | 1328 |  | 468 |  | 1 |  | 0.7
| П1 |  |  | 400 |  | 3.18 | 553 |  | 174 |  | 1250 |  | 471 |  | 1 |  | 0.75
| ПЗ |  |  | 400 |  | 3.21 | 587 |  | 183 |  | 1164 |  | 503 |  | 1 |  | 0.85
| Ж2 |  |  | 500 |  | 2.79 | 438 |  | 157 |  | 1332 |  | 535 |  | 1 |  | 0.65
| П1 |  |  | 500 |  | 2.8 | 482 |  | 172 |  | 1253 |  | 535 |  | 1 |  | 0.7
| ПЗ |  |  | 500 |  | 2.83 | 512 |  | 181 |  | 1168 |  | 567 |  | 1 |  | 0.75
В 45 | Ж2 |  |  | 500 |  | 3.08 | 487 |  | 158 |  | 1332 |  | 491 |  | 1 |  | 0.7
| П1 |  |  | 500 |  | 3.09 | 535 |  | 173 |  | 1250 |  | 489 |  | 1 |  | 0.75
| ПЗ |  |  | 500 |  | 3.12 | 568 |  | 182 |  | 1168 |  | 516 |  | 1 |  | 0.8
| Ж2 |  |  | 600 |  | 2.76 | 433 |  | 157 |  | 1332 |  | 540 |  | 1 |  | 0.65
| П1 |  |  | 600 |  | 2.77 | 476 |  | 172 |  | 1253 |  | 540 |  | 1 |  | 0.7
| ПЗ |  |  | 600 |  | 2.8 | 507 |  | 181 |  | 1168 |  | 571 |  | 1 |  | 0.75
B 50 | Ж2 |  |  | 500 |  | 3.37 | 553 |  | 164 |  | 1320 |  | 429 |  | 1 |  | 0.75
| П1 |  |  | 500 |  | 3.38 | 598 |  | 177 |  | 1244 |  | 430 |  | 1 |  | 0.8
| Ж2 |  |  | 600 |  | 3.01 | 475 |  | 158 |  | 1332 |  | 501 |  | 1 |  | 0.7
| П1 |  |  | 600 |  | 3.02 | 522 |  | 173 |  | 1253 |  | 498 |  | 1 |  | 0.75
| П3 |  |  | 600 |  | 3.05 | 555 |  | 182 |  | 1168 |  | 527 |  | 1 |  | 0.8
B60 | Ж2 |  |  | 600 |  | 3.51 | 586 |  | 167 |  | 1315 |  | 398 |  | 1 |  | 0.85
Приложение 2
Составы гидротехнического бетона
Для подводных сооружений, цемент тип II, III, ШПЦ
Класс по проч ности при сжатии | Марка по водо непро ницае мости | Марка по морозостойкости | Удобо уклад ывае мость бетонной смеси | Марка цемента | Ц/В | Расход компонентов, кг/м3 |  |  |  | Добавка
[6 empty] | Цемент | Вода | Щебень | Песок |  | Вид | Расход, % массы цемента
B10 | W2 | — | Ж2 | 300 | 1.49 | 238 | 160 | 1267 | 758 |  | 2 | 0.2
|  |  | П1 | 300 | 1.49 | 264 | 177 | 1188 | 769 |  | 2 | 0.22
|  |  | ПЗ | 300 | 1.59 | 322 | 203 | 1092 | 745 |  | 2 | 0.25
|  |  | Ж2 | 400 | 1.49 | 238 | 160 | 1267 | 758 |  | 2 | 0.2
|  |  | П1 | 400 | 1.49 | 264 | 177 | 1188 | 769 |  | 2 | 0.22
|  |  | ПЗ | 400 | 1.59 | 322 | 203 | 1092 | 745 |  | 2 | 0.25
B15 | W4 | — | Ж2 | 300 | 1.83 | 295 | 161 | 1270 | 708 |  | 2 | 0.2
|  |  | П1 | 300 | 1.84 | 330 | 179 | 1189 | 707 |  | 2 | 0.22
|  |  | ПЗ | 300 | 1.89 | 387 | 204 | 1091 | 698 |  | 2 | 0.25
|  |  | Ж2 | 400 | 1.54 | 246 | 160 | 1270 | 753 |  | 2 | 0.22
|  |  | П1 | 400 | 1.71 | 302 | 177 | 1188 | 767 |  | 2 | 0.25
|  |  | ПЗ | 400 | 1.89 | 387 | 204 | 1091 | 698 |  | 2 | 0.28
B20 | W4 | — | Ж2 | 300 | 2.27 | 372 | 164 | 1265 | 639 |  | 2 | 0.22
|  |  | П1 | 300 | 2.28 | 410 | 180 | 1187 | 639 |  | 2 | 0.25
|  |  | ПЗ | 300 | 2.3 | 476 | 207 | 1090 | 603 |  | 2 | 0.28
|  |  | Ж2 | 400 | 1.89 | 304 | 161 | 1270 | 700 |  | 2 | 0.2
|  |  | П1 | 400 | 1.9 | 340 | 179 | 1188 | 700 |  | 2 | 0.22
|  |  | ПЗ | 400 | 1.92 | 394 | 205 | 1092 | 679 |  | 2 | 0.25
B20 | W6 | — | Ж2 | 300 | 2.27 | 372 | 164 | 1265 | 639 |  | 2 | 0.22
|  |  | П1 | 300 | 2.28 | 410 | 180 | 1187 | 639 |  | 2 | 0.25
|  |  | ПЗ | 300 | 2.3 | 476 | 207 | 1090 | 603 |  | 2 | 0.28
|  |  | Ж2 | 400 | 1.89 | 304 | 161 | 1270 | 700 |  | 2 | 0.22
|  |  | П1 | 400 | 1.98 | 354 | 179 | 1187 | 706 |  | 2 | 0.25
|  |  | ПЗ | 400 | 2.05 | 420 | 205 | 1091 | 689 |  | 2 | 0.28
B25 | W8 | - | Ж2 | 400 | 2.24 | 367 | 164 | 1265 | 646 |  | 2 | 0.22
|  |  | П1 | 400 | 2.25 | 405 | 180 | 1187 | 643 |  | 2 | 0.25
|  |  | ПЗ | 400 | 2.4 | 496 | 207 | 1090 | 616 |  | 2 | 0.3
B25 | W12 | — | Ж2 | 400 | 2.6 | 418 | 161 | 1270 | 603 |  | 1 | 0.55
|  |  | П1 | 400 | 2.65 | 477 | 180 | 1187 | 582 |  | 1 | 0.6
|  |  | ПЗ | 400 | 2.68 | 502 | 187 | 1100 | 635 |  | 1 | 0.65
B30 | W12 | -- | Ж2 | 400 | 2.6 | 418 | 161 | 1270 | 603 |  | 1 | 0.5
|  |  | П1 | 400 | 2.65 | 477 | 178 | 1187 | 588 |  | 1 | 0.55
|  |  | ПЗ | 400 | 2.68 | 502 | 187 | 1100 | 635 |  | 1 | 0.65
|  |  | Ж2 | 500 | 2.46 | 394 | 160 | 1270 | 626 |  | 1 | 0.5
|  |  | П1 | 500 | 2.61 | 465 | 178 | 1187 | 597 |  | 1 | 0.55
|  |  | ПЗ | 500 | 2.64 | 493 | 187 | 1100 | 642 |  | 1 | 0.6
B30 | W16 | - | Ж2 | 400 | 3.01 | 488 | 162 | 1267 | 543 |  | 1 | 0.65
|  |  | П1 | 400 | 3.08 | 552 | 179 | 1187 | 519 |  | 1 | 0.7
|  |  | ПЗ | 400 | 3.17 | 596 | 188 | 1100 | 545 |  | 1 | 0.75
|  |  | Ж2 | 500 | 2.93 | 472 | 161 | 1270 | 556 |  | 1 | 0.65
|  |  | П1 | 500 | 3.04 | 541 | 178 | 1187 | 532 |  | 1 | 0.7
|  |  | ПЗ | 500 | 3.12 | 583 | 187 | 1100 | 557 |  | 1 | 0.75
Для зоны переменного уровня воды, цемент тип I Д0
Класс по проч ности при сжатии | Марка по водо непро ницае мости | Марка по морозостойкости | Удобо уклад ывае мость бетонной смеси | Марка цемента | Ц/В | Расход компонентов, кг/м3 |  |  |  | Добавка
[6 empty] | Цемент | Вода | Щебень | Песок |  | Вид | Расход, % массы цемента
B20 | W4 | F100 | Ж2 | 400 | 1.89 | 304 | 161 | 1270 | 702 |  | 2 | 0.2
|  |  | П1 | 400 | 1.98 | 336 | 177 | 1189 | 711 |  | 2 | 0.22
|  |  | ПЗ | 400 | 1.92 | 389 | 203 | 1094 | 693 |  | 2 | 0.25
B20 | W6 | F150 | Ж2 | 400 | 1.89 | 304 | 161 | 1270 | 702 |  | 2 | 0.2
|  |  | П1 | 400 | 1.96 | 347 | 177 | 1190 | 717 |  | 2 | 0.22
|  |  | ПЗ | 400 | 2.05 | 416 | 203 | 1093 | 697 |  | 2 | 0.25
B25 | W6 | F150 | Ж2 | 400 | 2.24 | 363 | 162 | 1270 | 649 |  | 2 | 0.22
|  |  | П1 | 400 | 2.25 | 398 | 177 | 1190 | 657 |  | 2 | 0.25
|  |  | ПЗ | 400 | 2.27 | 457 | 204 | 1092 | 636 |  | 2 | 0.28
B25 | W8 | F200 | Ж2 | 400 | 2.24 | 363 | 162 | 1270 | 656 |  | 2 | 0.22
|  |  | П1 | 400 | 2.25 | 398 | 177 | 1190 | 657 |  | 2 | 0.25
|  |  | ПЗ | 400 | 2.41 | 492 | 204 | 1092 | 600 |  | 2 | 0.3
B40 | W16 | F500 | Ж2 | 500 | 3.05 | 486 | 159 | 1270 | 552 |  | 1 | 0.65
|  |  | П1 | 500 | 3.09 | 540 | 175 | 1195 | 535 |  | 1 | 0.7
|  |  | ПЗ | 500 | 3.13 | 576 | 184 | 1104 | 571 |  | 1 | 0.8