## Расчет состава бетона
Для расчета Бетонной смеси нужно:
ЗАДАТЬ значение в желтую ячейку
ПОЛУЧИТЬ РАСЧЕТ в зеленой ячейке
в соответствие с таблицей ниже.
Исходные данные |  | Рабочий состав на 1 м3 смеси
Марка цемента (Мц) | 500 | Вода | 114.9965 | л.
Марка бетона (Мб) | 400 | Цемент | 369.325 | кг.
Пластификатор, водоредуцирующий эффект (из инструкции к выбранному пластификатору), % | 15 | Песок | 704.0785 | кг.
Вода без пластификатора (см. вкладку "Расход воды"), л. | 237 | Щебень | 1211.6 | кг.
Норма пластификатора (Нп) из инструкции к выбранному пластификатору, % от массы Цемента | 0.85 | Пластификатор | 2.853875 | л.
Щебень (Щ), кг (см. шаг 5 ниже) - Щебеня должно быть 1000-1300 кг/м3 готовой бетонной смеси или 70-95% от ее объема (при плотности щебня 1,4-1,5 т/м3.). | 1165 | или | 3.1392625 | кг.
Влажность Песка (Wп), % (см. шаг 7) - Справочно Wп=5-7%, но лучше задать реальное значение. | 6 | В/Ц | 0.5454545
Влажность Щебня (Wщ), % (см. шаг 7) - Справочно Wщ=3-5%, но лучше задать реальное значение. | 4
Алгоритм расчета взят из видео Антона Вебера - Подбор состава бетона:
https://youtu.be/avIdFbjr34c?si=op9BuNhXiy7fN-2K
Более детально (по Шагам) алгоритм расчета расписан ниже. Настоятельно рекомендуется прочесть все шаги, для полноты понимания (что откуда берется и почему именно такое значение). А еще лучше - посмотреть видео.
ЖЕЛТЫЕ и ЗЕЛЕНЫЕ ячейки (в Шагах ниже) заполнять НЕ нужно. Для удобства пользования - их значения подтягиваются из желтых ячеек (Исходные данные) в таблице выше автоматически, и после окончательного расчета Шага 9 - автоматически копируются из него в зеленые ячейки таблицы выше (Рабочий состав). Однако цветовые отметки в Шагах 1-9 сохранены для понимания того какой параметр забивается вручную, а какой считается автоматически.
Шаг 1 | В/Ц отношение
В/Ц=(А*Мц)/(Мб+0,5*А*Мц)= | 0.5454545
А (при В/Ц больше 0,4)= | 0.6 | Табличная величина.
В/Ц=(А*Мц)/(Мб-0,5*А*Мц) |  | Оцень редкие смеси, т.к. очень жесткие. В данном расчете не применяется.
А (при В/Ц меньшее 0,4)= | 0.4
Шаг 2 | Вода (В), л
Пластификатор, водоредуцирующий эффект (из инструкции к выбранному пластификатору), % | 15
Вода без пластификатора (см. вкладку "Расход воды"), л. | 237
Вода (В) с учетом пластификатора , л. | 201.45
Шаг 3 | Цемент (Ц), кг
Ц=В/(В/Ц)= | 369.325
Шаг 4 | Пластификатор (П), л
Норма пластификатора из инструкции (Нп), % от массы Цемента | 0.85
П(кг)=Ц*Нп= … в кг. | 3.1392625 | кг
Плотность Пластификатора (Ппл) примерно, кг/л | 1.1
П(л)=Пкг/Ппл= … в л. | 2.853875 | л
В расчете применен пластификатор в жидкой форме. Если используется порошок - он разводится по инструкции до жидкого состояния (рабочий раствор) и считается как жидкий.
Шаг 5 | Щебень (Щ), кг
Щебень (Щ), кг= | 1165
Фракция 5-20 мм
Щебеня должно быть 1000-1300 кг/м3 готовой бетонной смеси или 70-95% от ее объема (при плотности щебня 1,4-1,5 т/м3.).
Это нужно для раздвижки зерен, т.к. при 100% туда НЕ упакуются Песок, Цемент, Вода.
Чем БОЛЬШЕ щебня, тем жестче бетон, с ним тяжело работать. Количество щебня надо подобрать под планируемые работы. При Щебне=1300 кг/м3 бетон ОЧЧЕНЬ тяжело мешать - инфа с комментов ютуб-видео Антона Вебера.
Шаг 6 | Песок (П), кг
П=2400-В-Ц-Щ= | 664.225
Средняя плотность бетонной смеси = 2400 кг/м3. Вычтя из этого значения полученные компоненты из шагов ранее, получим значение Песка.
Песок и Щебень нивелируют друг друга. Уменьшая одно и увеличивая другое пропорционально в пределах плотности бетонной смеси 2400 кг/м3, можно достигать нужной удобоукладываемости и эконом. составляющей. НО щебня должно быть больше, чем песка, т.к. он создает КАРКАС бетона.
Шаги 1-6 - это лабораторный состав бетона (номинальный). В нем песок и щебень представлены в абсолютно сухом состоянии. Но в реальности они влажные, соотв-но нужно откорректировать состав и учесть влагу, которая есть в компонентах, таким образом получить Рабочий Состав.
Шаг 7 | Влажность (W), %
Песка (Wп), %= | 6
Щебня (Wщ), %= | 4
Справочно Wп=5-7%, Wщ=3-5%. ОДНАКО ЛУЧШЕ провести тест реальной партии сырья и использовать РЕАЛЬНУЮ влажность!
Шаг 8 | Коррекция лабораторного состава
Для коррекции лабораторных величин П и Щ, с целью учета в них влаги и получения рабочих значений, следует умножить их величины на (1+W), тогда:
П раб. = П*(1+Wп)= | 704.0785 | кг
Щ раб. = П*(1+Wщ)= | 1211.6 | кг
Для коррекции Воды в соответствие с влажностью щебня и песка необходимо из рабочих значений Песка и Щебня вычесть их лабораторные значения. Получим количество воды в Песке и Щебне, далее их сумму необходимо отнять от лабораторного значения Воды. Полученная цифра - будет рабочим значением воды.
В раб.=В-(П раб.-П лаб)-(Щ раб.-Щ лаб.)= | 114.9965
Шаг 9 | Итоговый рабочий состав
Вода (В раб.)= | 114.9965 | л.
Цемент (Ц раб.)= | 369.325 | кг.
Песок (П раб.)= | 704.0785 | кг.
Щебень (Щ раб.) = | 1211.6 | кг.
Пластификатор = | 2.853875 | л.
или | 3.1392625 | кг.
В/Ц= | 0.5454545

## Расход воды
Данные из старого ГОСТа, сейчас немного другие градации (см. строку ниже таблицы).
ОК (осадку конуса) / Ж (жесткость) - подбираем по своей необходимости.
ОК, см | Ж, с | Расход воды, л/м3, при крупности гравия и щебня, мм
|  | Гравий |  |  |  | Щебень
|  | 10 | 20 | 40 | 70 | 10 | 20 | 40 | 70
- | 40-50 | 150 | 135 | 125 | 120 | 160 | 150 | 135 | 130
- | 25-35 | 160 | 145 | 130 | 125 | 170 | 160 | 145 | 140
- | 15-20 | 165 | 150 | 135 | 130 | 175 | 165 | 150 | 145
- | 10-15 | 175 | 160 | 145 | 140 | 185 | 175 | 160 | 155
2-4 | - | 190 | 175 | 160 | 155 | 200 | 190 | 175 | 170
5-7 | - | 200 | 185 | 170 | 165 | 210 | 200 | 185 | 180
8-10 | - | 205 | 190 | 175 | 170 | 215 | 205 | 190 | 185
10-12 | - | 215 | 205 | 190 | 180 | 225 | 215 | 200 | 190
12-16 | - | 220 | 210 | 197 | 185 | 230 | 220 | 207 | 195
16-20 | - | 227 | 218 | 203 | 192 | 237 | 228 | 213 | 202
Современные градации:
П1 (ОК 1-4см)
П2 (ОК 5-9см)
П3 (ОК 10-15см)
П4 (ОК более 16см)

## Марка-Класс бетона
Марка | Клас
М50 | В3,5
М75 | В5
М100 | В7,5
М150 | В10; В12,5
М200 | В15
М250 | В20
М300 | В22,5
М350 | В25; В27,5
М400 | В30
М450 | В35
М500 | В40
М600 | В45
М700 | В50
М750 | В55
М800 | В60
М900 | В70
М1000 | В80
Песок | Щебень | Цемент
2,6-2,7 |  | 3.1 | Истинная плотность
1,4-1,45 |  | ? | Средняя плотность

## Общая информация
Марки (классы) бетона и их применение.
М100 (В7.5) Из-за низкой прочности используется в основном при подготовительных бетонных работах.
Может быть использован в виде «подушки» под фундамент, бордюр, тротуарную плитку, дорожное полотно и т.п.
М150 (В12.5) Бетон данной марки имеет достаточную прочность для заливки разных типов фундамента под малые сооружения. Также используется для заливки стяжек пола, укладки бетонных дорожек.
М200 (В15) Одна из самых востребованных марок бетона (наравне с М300) используемых в загородном строительстве. Основное применение: заливка фундамента (свайно-ростверкового, ленточного, плитного), изготовление бетонных дорожек, стен, лестниц.
М250 (В20) Используется для заливки фундамента, малонагруженных плит перекрытий, изготовление лестниц, подпорных стен.
М300 (В22.5) Наравне с М200 имеет большую популярность в частном строительстве. Данная марка бетона за счет своей универсальности позволяет использовать его для заливки фундамента под практически любой дом в загородном секторе, а также для изготовления лент заборов, плит перекрытий.
М350 (В25) Основное применение: изготовление плит перекрытий, несущих стен, колон, железобетонных изделий и конструкций, отлив монолитных фундаментов.
М400 (В30) Редко используется в загородном строительстве. Используется для изготовления поперечных балок, подпорных стенок, конструкций мостов и гидротехнических сооружений, заливки чаш бассейнов, цокольных этажей монолитных зданий.
М450(B35) Основное применение: банковские хранилища, мостовые конструкции, метростроение, гидротехнические сооружения.
М550 (В40) Основное применение: железобетонные конструкции специального назначения (хранилища банков, плотин, дамб, метростроении).
М600 (В45) Основное применение: фундаментные основы для комплексных и масштабных объектов, мостовые опоры, гидротехнические сооружения, объекты особого назначения (бункеры и т.п.).
Подвижность смеси
Бетонные смеси по удобоукладываемости разделяются на подвижные и жесткие.
Определяется класс подвижности и жесткости по осадке конуса. Подвижность определяется в см, жесткость в сек.
Ж1 (5-10сек) ¦ Ж2 (11-20сек) ¦ Ж3 (21-30сек) ¦ Ж4 (31сек и более)
П1 (ОК 1-4см) ¦ П2 (ОК 5-9см) ¦ П3 (ОК 10-15см) ¦ П4 (ОК более 16см)
Ж1-Ж4 - бетон данной жесткости применяется в дорожном строительстве и в изготовлении определенных железобетонных изделий.
П1-П2 - используется в производстве стеновых и фундаментных блоков, железобетонных изделий, тротуарной плитки, брусчатки и т.п.
П3-П4 - подвижность бетонной смеси, которая в основном используется в частном строительстве при заливке фундаментов, лестниц, плит, балок, колонн и т.п.
П5 - данные бетонные смеси называются литыми (как и П4) и используется для подачи бетона бетононасосом на большую высоту, а также для заливки конструкций с большим содержанием арматуры и закладных деталей.
Рекомендуемые марки портландцемента для нужного класса (марки) бетона.
Нужно помнить, что марка цемента должна быть не ниже марки получаемого бетона.
М300 – от бетона М100 (В7,5) до М250 (В20)
М400 – от бетона М200 (В15) до М350 (В25)
М500 – от бетона М300 (В25) до М450 (В35)
М600 – от бетона М450 (В35) до М600 (В45)
Суперпластификатор С-3. Аналоги Дофен, СП-1, СП-3.
Пластифицирующие добавки:
1 группа – суперпластификаторы (пример С-3, Дофен). Увеличивают подвижность смеси с П1 до П5 (осадка конуса с 2см до 25см) без снижения прочности бетона;
2 группа – сильнопластифицирующие добавки (пример ЛСТ). Увеличивают подвижность смеси с П1 до П4 (ОК с 2см до 20см) без снижения прочности бетона;
3 группа – среднепластифицирующие добавки. Увеличивают подвижность смеси с П1 до П3 (ОК с 2см до 15см) без снижения прочности бетона;
4 группа – слабопластифицирующие добавки. Увеличивают подвижность смеси с П1 до П2 (ОК с 2см до 9см) без снижения прочности бетона.
УСРЕДНЕННАЯ ПРОПОРЦИЯ бетонной смеси в обЪемах (из практики) - Ц:П:Щ = 1:2:4